## Sheet2
附件2
2019年电线电缆等4种产品质量监督抽查企业情况表
序号 | 产品类别 | 统一社会信用代码或组织机构代码 | 企业名称 | 所在地 | 产品名称 | 商标 | 规格型号 | 生产日期/批号 | 抽查日期 | 承检机构 | 抽查结果 | 不合格项及未抽样原因
1 | 电线电缆 | 91410527555726569X | 安阳蓝宝湾电线电缆有限公司 | 安阳市内黄县 | 电力电缆（交联聚乙烯绝缘钢带铠装聚氯乙烯护套电力电缆） | / | YJLV22 0.6/1kV 3×25 | 2019-4-15 | 2019-8-5 | 河南省产品质量监督检验院 | 不合格 | 绝缘机械性能—空气烘箱老化前后抗张强度 变化率(％)（试验条件:温度135℃、时间168h）,绝缘机械性能—空气烘箱老化前后断裂伸长率 变化率(％)（试验条件:温度135℃、时间168h）,绝缘机械性能—热延伸试验-- 载荷下最大伸长率(%)（试验条件:温度200℃、时间15min）,绝缘机械性能—热延伸试验-- 冷却后最大永久伸长率(%)（试验条件:温度200℃、时间15min）,绝缘机械性能—热收缩试验 --最大允许收缩率(%) （试验条件:温度130℃、时间1h）,护套物理性能—空气烘箱中失重试验 --最大允许失重量 （试验老化条件：温度100℃、时间168h）
2 |  | 91410322728667174W | 河南神马电缆有限公司 | 洛阳市孟津县 | 聚氯乙烯绝缘无护套电线（一般用途单芯软导体无护套电缆） | / | 60227IEC02(RV) 450/750V 1.5mm² | 2019-3-27 | 2019-7-10 | 河南省产品质量监督检验院 | 不合格 | 结构—绝缘平均厚度,结构—绝缘最薄处厚度
3 |  | 914101817522796069 | 郑州市瑞丰电线电缆厂 | 巩义市 | 聚氯乙烯绝缘电线（一般用途单芯硬导体无护套电缆） | / | 60227IEC01(BV) 450/750V 2.5mm² | 2018-12-7 | 2019-7-9 | 河南省产品质量监督检验院 | 不合格 | 绝缘机械性能—失重试验（试验条件：温度80℃、时间168h）
4 |  | 91410181MA3X9XPC9L | 河南启泽线缆有限公司 | 巩义市 | 聚氯乙烯绝缘电线电缆（一般用途单芯硬导体无护套电缆） | / | 60227IEC01(BV) 450/750V 2.5mm² | 2019-7-20 | 2019-7-23 | 河南省产品质量监督检验院 | 不合格 | 标志内容检查
5 |  | 91410181MA3X416D1B | 河南红泰电线电缆有限公司 | 巩义市 | 聚氯乙烯绝缘无护套电缆电线（一般用途单芯硬导体无护套电缆） | / | 60227IEC01(BV) 450/750V 2.5mm² | 2019-7-23 | 2019-7-23 | 河南省产品质量监督检验院 | 不合格 | 标志内容检查
6 |  | 91410181MA4061712E | 河南省基尔特电线电缆有限公司 | 巩义市 | --（一般用途单芯硬导体无护套电缆） | / | 60227IEC01(BV) 450/750V 2.5mm² | 2019-6-10 | 2019-7-9 | 河南省产品质量监督检验院 | 不合格 | 标志内容检查
7 |  | 91411600732470630M | 河南久通电缆有限公司 | 周口市川汇区 | 一般用途单芯硬导体无护套电缆 | / | 60227IEC01(BV) 450/750V 2.5mm² | 2019-6-17 | 2019-7-23 | 河南省产品质量监督检验院 | 合格
8 |  | 91410100773655842A | 郑州银鸽电缆有限公司 | 郑州市郑州高新开发区 | 聚氯乙烯绝缘电线（一般用途单芯硬导体无护套电缆） | / | 60227IEC01(BV) 450/750V 2.5mm² | 2019-6-15 | 2019-7-10 | 河南省产品质量监督检验院 | 合格
9 |  | 91410182870351568T | 郑州市西大电线厂 | 郑州市荥阳市 | --（一般用途单芯硬导体无护套电缆） | / | 60227IEC01(BV) 450/750V 4mm² | 2019-5-28 | 2019-7-24 | 河南省产品质量监督检验院 | 合格
10 |  | 91410182664654349X | 郑州亿星线缆有限公司 | 郑州市新密市 | 聚氯乙烯绝缘无护套电线电缆（铜芯聚氯乙烯绝缘软电缆） | / | BVR 450/750V 2.5mm² | 2019-6-20 | 2019-7-10 | 河南省产品质量监督检验院 | 合格
11 |  | 914101061702761732 | 郑州华力电缆有限公司 | 郑州市上街区 | 钢芯铝绞线 | / | JL/G1A-630/45-45/7 | 2019-7-11 | 2019-7-11 | 河南省产品质量监督检验院 | 合格
12 |  | 91410100724119867Q | 河南恒天特种电缆有限公司 | 郑州市港区 | 钢芯铝绞线 | / | JL/G1A-240/30-24/7 | 2019-7-15 | 2019-7-5 | 河南省产品质量监督检验院 | 合格
13 |  | 91410728397251050H | 河南科宇电缆有限公司 | 长垣县 | --（一般用途单芯硬导体无护套电缆） | / | 60227IEC01(BV) 450/750V 2.5mm² | 2019-7 | 2019-7-17 | 河南省产品质量监督检验院 | 合格
14 |  | 91410728770875014K | 河南省卓越电缆有限公司 | 长垣县 | --（交联聚乙烯绝缘聚烯烃护套无卤低烟阻燃C类电力电缆） | / | WDZC-YJLV 0.6/1kV 1×185 | 2019-6-26 | 2019-7-17 | 河南省产品质量监督检验院 | 合格
15 |  | 91410728695965959W | 河南津华电缆有限公司 | 长垣县 | 铜芯聚氯乙烯绝缘软电缆 | / | BVR 450/750V 2.5mm² | 2019-6-30 | 2019-7-9 | 河南省产品质量监督检验院 | 合格
16 |  | 914107287822213179 | 河南省浩翔电器电缆制造有限公司 | 长垣县 | 一般用途单芯硬导体无护套电缆 | / | 60227IEC01(BV) 450/750V 4mm² | 2019-7-9 | 2019-7-9 | 河南省产品质量监督检验院 | 合格
17 |  | 91411082353419798K | 河南省葛美电线电缆有限公司 | 许昌市长葛市 | 聚氯乙烯绝缘电线电缆（一般用途单芯硬导体无护套电缆） | / | 60227IEC01(BV) 450/750V 6mm² | 2019-1-20 | 2019-7-23 | 河南省产品质量监督检验院 | 合格
18 |  | 91411025661899316W | 许昌新万达电缆有限公司 | 许昌市襄城县 | --（一般用途单芯硬导体无护套电缆） | / | 60227IEC01(BV) 450/750V 1.5mm² | 2019-3-10 | 2019-7-24 | 河南省产品质量监督检验院 | 合格
19 |  | 91411000764887780Q | 阳光旭昇电缆有限公司 | 许昌市经济技术开发区 | --（钢芯铝绞线） | / | JL/G3A-900/40-72/7 | 2019-7-24 | 2019-7-24 | 河南省产品质量监督检验院 | 合格
20 |  | 91410711MA40A2B55F | 新乡市电线电缆厂 | 新乡市卫滨区 | 一般用途单芯硬导体无护套电缆 | / | 60227IEC01(BV) 450/750V 4mm² | 2019-6-27 | 2019-7-8 | 河南省产品质量监督检验院 | 合格
21 |  | 91410711172963532U | 新乡市亨通线缆有限公司 | 新乡市卫滨区 | --（一般用途单芯硬导体无护套电缆） | / | 60227IEC01(BV) 450/750V 1.5mm² | 2019-2-25 | 2019-7-9 | 河南省产品质量监督检验院 | 合格
22 |  | 91410703330106203W | 新乡市华夏太行线缆有限公司 | 新乡市卫滨区 | 聚氯乙烯绝缘无护套电线电缆（一般用途单芯硬导体无护套电缆） | / | 60227IEC01(BV) 450/750V 4mm² | 2018-11-10 | 2019-7-9 | 河南省产品质量监督检验院 | 合格
23 |  | 914107007112003168 | 河南全塑电缆有限公司 | 新乡市牧野区 | 钢芯铝绞线 | / | JL/G1A-120/25-7/7 | 2019-6-24 | 2019-7-10 | 河南省产品质量监督检验院 | 合格
24 |  | 91410700711235682F | 新乡市光明电线电缆塑料有限公司 | 新乡市牧野区 | 聚氯乙烯绝缘电线（一般用途单芯硬导体无护套电缆） | / | 60227IEC01(BV) 450/750V 2.5mm² | 2018-1-25 | 2019-7-9 | 河南省产品质量监督检验院 | 合格
25 |  | 91410711697346713T | 河南神鸟电缆有限公司 | 新乡市牧野区 | 聚氯乙烯绝缘无护套电缆电线（一般用途单芯硬导体无护套电缆） | / | 60227IEC01(BV) 450/750V 2.5mm² | 2019-6 | 2019-7-8 | 河南省产品质量监督检验院 | 合格
26 |  | 9141070077219356XB | 河南胜华电缆集团有限公司 | 新乡市凤泉区 | 钢芯铝绞线 | / | JL/G1A-120/25-7/7 | 2019-7-7 | 2019-7-10 | 河南省产品质量监督检验院 | 合格
27 |  | 914107046973256995 | 新乡市宏鑫线缆有限公司 | 新乡市凤泉区 | 电力电缆（聚氯乙烯绝缘钢带铠装聚氯乙烯护套电力电缆） | / | VLV22 0.6/1kV 3×16+1×10 | 2019-5-30 | 2019-7-10 | 河南省产品质量监督检验院 | 合格
28 |  | 91410403MA40B59T00 | 商丘市睢阳区金福田电线电缆加工厂 | 商丘市睢阳区 | --（一般用途单芯硬导体无护套电缆） | / | 60227IEC01(BV) 450/750V 2.5mm² | 2019-5-3 | 2019-7-11 | 河南省产品质量监督检验院 | 合格
29 |  | 914109287616916784 | 濮阳市创业电线电缆有限公司 | 濮阳市濮阳县 | 聚氯乙烯无护套电线（铜芯聚氯乙烯绝缘软电缆） | / | BVR 450/750V 2.5mm² | 2019-5-16 | 2019-7-24 | 河南省产品质量监督检验院 | 合格
30 |  | 91410411171835547B | 平顶山市新华电缆电线厂 | 平顶山市湛河区 | --（一般用途单芯硬导体无护套电缆） | / | 60227IEC01(BV) 450/750V 1.5mm² | 2019-7-8 | 2019-7-18 | 河南省产品质量监督检验院 | 合格
31 |  | 91410422695991639X | 河南省德亿电线电缆有限公司 | 平顶山市叶县 | 聚氯乙烯绝缘无护套电缆电线（一般用途单芯硬导体无护套电缆） | / | 60227IEC01(BV) 450/750V 1.5mm² | 2019-6-28 | 2019-7-17 | 河南省产品质量监督检验院 | 合格
32 |  | 91410402706573724P | 平顶山矿电修试有限责任公司 | 平顶山市新华区 | 胶质线（铜芯聚氯乙烯绝缘绞型连接用软电线） | / | RVS 300/300V 2×0.5mm² | 2019-5-11 | 2019-7-17 | 河南省产品质量监督检验院 | 合格
33 |  | 914113247425112720 | 南阳市凯源电线电缆有限公司 | 南阳市镇平县 | 铜芯聚氯乙烯绝缘软电缆 | / | BVR 450/750V 2.5mm² | 2019-7-4 | 2019-7-16 | 河南省产品质量监督检验院 | 合格
34 |  | 91411323553183126Y | 南阳市嘉华电缆有限公司 | 南阳市西峡县 | --（一般用途单芯硬导体无护套电缆） | / | 60227IEC01(BV) 450/750V 2.5mm² | 2019-5-16 | 2019-7-15 | 河南省产品质量监督检验院 | 合格
35 |  | 91411300758361803X | 南阳市华意电力设备有限公司 | 南阳市卧龙区 | 钢芯铝绞线 | / | JL/G1A-240/30-24/7 | 2019-7-11 | 2019-7-16 | 河南省产品质量监督检验院 | 合格
36 |  | 91410329MA449YH24N | 河南灵鹰电缆有限公司 | 洛阳市伊川县 | --（铜芯聚氯乙烯绝缘软电缆） | / | BVR 450/750V 2.5mm² | 2019-6-28 | 2019-7-11 | 河南省产品质量监督检验院 | 合格
37 |  | 914103810626888248 | 洛阳帝玖电缆有限公司 | 洛阳市偃师市 | 交联聚乙烯绝缘聚氯乙烯护套电力电缆 | / | YJV 0.6/1kV 5×16 | 2019-7-6 | 2019-7-9 | 河南省产品质量监督检验院 | 合格
38 |  | 91410381080833909D | 河南佳明电缆有限公司 | 洛阳市偃师市 | --（一般用途单芯硬导体无护套电缆） | / | 60227IEC01(BV) 450/750V 4mm² | 2019-7-7 | 2019-7-10 | 河南省产品质量监督检验院 | 合格
39 |  | 91410381766211936A | 洛阳光跃电缆厂 | 洛阳市偃师市 | --（一般用途单芯硬导体无护套电缆） | / | 60227IEC01(BV) 450/750V 2.5mm² | 2019-7-10 | 2019-7-10 | 河南省产品质量监督检验院 | 合格
40 |  | 91410381735523347X | 武汉市福田电工有限责任公司偃师分公司 | 洛阳市偃师市 | --（一般用途单芯硬导体无护套电缆） | / | 60227IEC01(BV) 450/750V 2.5mm² | 2019-6-20 | 2019-7-10 | 河南省产品质量监督检验院 | 合格
41 |  | 91410381MA449MQ296 | 洛阳津武电线电缆有限公司 | 洛阳市偃师市 | --（一般用途单芯硬导体无护套电缆） | / | 60227IEC01(BV) 450/750V 2.5mm² | 2019-6-12 | 2019-7-8 | 河南省产品质量监督检验院 | 合格
42 |  | 91410381MA44RB8304 | 紫辰电缆有限公司 | 洛阳市偃师市 | 聚氯乙烯绝缘电线（一般用途单芯硬导体无护套电缆） | / | 60227IEC01(BV) 450/750V 2.5mm² | 2019-5-22 | 2019-7-9 | 河南省产品质量监督检验院 | 合格
43 |  | 914103007678448660 | 河南省创佳线缆有限公司 | 洛阳市高新区 | 聚氯乙烯绝缘无护套电缆电线（铜芯聚氯乙烯绝缘软电缆） | / | BVR 450/750V 2.5mm² | 2019-4-3 | 2019-7-10 | 河南省产品质量监督检验院 | 合格
44 |  | 91410200711295247Q | 开封东方电缆有限公司 | 开封市顺河回族区 | --（一般用途单芯硬导体无护套电缆） | / | 60227IEC01(BV) 450/750V 2.5mm² | 2019-6-25 | 2019-7-12 | 河南省产品质量监督检验院 | 合格
45 |  | 914102117112102236 | 开封市第三电缆有限公司 | 开封市城乡一体化示范区 | --（一般用途单芯硬导体无护套电缆） | / | 60227IEC01(BV) 450/750V 2.5mm² | 2019-7-1 | 2019-7-12 | 河南省产品质量监督检验院 | 合格
46 |  | 914108230778162190 | 河南新超达电缆有限公司 | 焦作市武陟县 | 交联聚乙烯绝缘聚氯乙烯护套电力电缆 | / | YJLV 0.6/1kV 4×16 | 2019-6-10 | 2019-7-23 | 河南省产品质量监督检验院 | 合格
47 |  | 91410100776547070G | 河南华东电缆股份有限公司 | 焦作市武陟县 | --（交联聚乙烯绝缘聚烯烃护套无卤低烟阻燃C类电力电缆） | / | WDZC-YJY 0.6/1kV 1×185 | 2019-3-16 | 2019-7-24 | 河南省产品质量监督检验院 | 合格
48 |  | 914108233372600943 | 河南一六八线缆有限公司 | 焦作市武陟县 | 交联聚乙烯绝缘电力电缆（交联聚乙烯绝缘聚氯乙烯护套电力电缆） | / | YJV 0.6/1kV 5×4 | 2019-7-23 | 2019-7-23 | 河南省产品质量监督检验院 | 合格
49 |  | 91410823095997906W | 河南津特电缆有限公司 | 焦作市武陟县 | 电力电缆（交联聚乙烯绝缘聚氯乙烯护套电力电缆） | / | YJLV 0.6/1kV 4×35 | 2019-5-10 | 2019-7-23 | 河南省产品质量监督检验院 | 合格
50 |  | 91410823690574086P | 鑫峰电缆有限公司 | 焦作市武陟县 | 聚氯乙烯绝缘电线电缆（一般用途单芯硬导体无护套电缆） | / | 60227IEC01(BV) 450/750V 4mm² | 2019-6-17 | 2019-7-22 | 河南省产品质量监督检验院 | 合格
51 |  | 91410823317208272D | 河南吉安达特种电缆有限公司 | 焦作市武陟县 | 电力电缆（交联聚乙烯绝缘聚氯乙烯护套电力电缆） | / | YJLV 0.6/1kV 4×16 | 2019-5-6 | 2019-7-18 | 河南省产品质量监督检验院 | 合格
52 |  | 914108233416675167 | 河南新动力电缆有限公司 | 焦作市武陟县 | --（交联聚乙烯绝缘聚氯乙烯护套电力电缆） | / | YJLV 0.6/1kV 4×16 | 2019-5-18 | 2019-7-18 | 河南省产品质量监督检验院 | 合格
53 |  | 91410823MA3XF5WQ43 | 河南明星电缆有限公司 | 焦作市武陟县 | 一般用途单芯硬导体无护套电缆 | / | 60227IEC01(BV) 450/750V 1.5mm² | 2019-6 | 2019-7-18 | 河南省产品质量监督检验院 | 合格
54 |  | 91410823MA44FMYR72 | 河南银燕电线电缆有限公司 | 焦作市武陟县 | 聚氯乙烯绝缘电线（一般用途单芯硬导体无护套电缆） | / | 60227IEC01(BV) 450/750V 2.5mm² | 2019-6-9 | 2019-7-18 | 河南省产品质量监督检验院 | 合格
55 |  | 91410811592408762R | 焦作汉河电缆有限公司 | 焦作市山阳区 | --（交联聚乙烯绝缘聚氯乙烯护套电力电缆） | / | YJV 0.6/1kV 4×2.5 | 2019-3-20 | 2019-7-17 | 河南省产品质量监督检验院 | 合格
56 |  | 914108043953298706 | 河南新昊宝丰电缆科技有限公司 | 焦作市马村区 | --（一般用途单芯硬导体无护套电缆） | / | 60227IEC01(BV) 450/750V 2.5mm² | 2018-8-14 | 2019-7-24 | 河南省产品质量监督检验院 | 合格
57 |  | 91410802173472137J | 焦作铁路电缆有限责任公司 | 焦作市解放区 | 电力电缆（交联聚乙烯绝缘钢带铠装聚烯烃护套阻燃C类电力电缆） | / | WDZC-YJY23 0.6/1kV 3×6 | 2019-6-16 | 2019-7-19 | 河南省产品质量监督检验院 | 合格
58 |  | 91410802614406611K | 河南金博实业有限公司 | 焦作市解放区 | --（一般用途单芯软导体无护套电缆） | / | 60227IEC02(RV) 450/750V 2.5mm² | 2019-5-21 | 2019-7-19 | 河南省产品质量监督检验院 | 合格
59 |  | 9141080077087904XK | 焦作市鑫丰线缆有限公司 | 焦作市高新区 | 聚氯乙烯绝缘电线（一般用途单芯硬导体无护套电缆） | / | 60227IEC01(BV) 450/750V 2.5mm² | 2019-7-10 | 2019-7-24 | 河南省产品质量监督检验院 | 合格
60 |  | 91419001MA44HQW3XK | 河南绿宝特种电缆有限公司 | 济源市济源市 | --（一般用途单芯硬导体无护套电缆） | / | 60227IEC01(BV) 450/750V 2.5mm² | 2019-8-6 | 2019-8-6 | 河南省产品质量监督检验院 | 合格
61 |  | 914105265934103972 | 河南元通电线电缆有限公司 | 滑县 | 钢芯铝绞线 | / | JL/G1A-70/10-6/1 | 2019-3-19 | 2019-6-24 | 河南省产品质量监督检验院 | 合格
62 |  | 91410526053389320Q | 河南华磊电缆有限公司 | 滑县 | 聚氯乙烯绝缘聚氯乙烯护套电力电缆 | / | VLV 0.6/1kV 3×16 | 2019-3-10 | 2019-7-12 | 河南省产品质量监督检验院 | 合格
63 |  | 91410526MA4458W435 | 河南众兴线缆实业有限公司 | 滑县 | 聚氯乙烯绝缘聚氯乙烯护套电力电缆 | / | VLV 0.6/1kV 3×25+1×16 | 2019-3-15 | 2019-7-11 | 河南省产品质量监督检验院 | 合格
64 |  | 91410526788099551Y | 亿博电缆有限公司 | 滑县 | 聚氯乙烯绝缘无护套电缆电线（一般用途单芯硬导体无护套电缆） | / | 60227IEC01(BV) 450/750V 2.5mm² | 2019-2-24 | 2019-7-11 | 河南省产品质量监督检验院 | 合格
65 |  | 9141052669059508XH | 河南安泰线缆有限责任公司 | 滑县 | 聚氯乙烯绝缘无护套电缆电线（一般用途单芯硬导体无护套电缆） | / | 60227IEC01(BV) 450/750V 2.5mm² | 2018-12-8 | 2019-7-11 | 河南省产品质量监督检验院 | 合格
66 |  | 91410526688199985C | 河南省豫鑫电线电缆有限公司 | 滑县 | 聚氯乙烯绝缘聚氯乙烯护套电力电缆 | / | VLV 0.6/1kV 4×16 | 2019-4-10 | 2019-7-11 | 河南省产品质量监督检验院 | 合格
67 |  | 91410526785097016W | 方乐电缆有限公司 | 滑县 | 一般用途单芯硬导体无护套电缆 | / | 60227IEC01(BV) 450/750V 2.5mm² | 2019-6-28 | 2019-7-11 | 河南省产品质量监督检验院 | 合格
68 |  | 91410526554212902J | 河南旭升线缆有限公司 | 滑县 | 一般用途单芯硬导体无护套电缆 | / | 60227IEC01(BV) 450/750V 2.5mm² | 2019-6-30 | 2019-7-10 | 河南省产品质量监督检验院 | 合格
69 |  | 91410526317499815G | 河南亿兴达电缆有限公司 | 滑县 | 一般用途单芯硬导体无护套电缆 | / | 60227IEC01(BV) 450/750V 2.5mm² | 2018-8 | 2019-7-10 | 河南省产品质量监督检验院 | 合格
70 |  | 91410526MA461UQTX5 | 河南安尔信电缆有限公司 | 滑县 | 交联聚乙烯绝缘钢带铠装聚氯乙烯护套电力电缆 | / | YJLV22 0.6/1kV 3×16+1×10 | 2019-6-30 | 2019-7-10 | 河南省产品质量监督检验院 | 合格
71 |  | 91410622172870387D | 河南豫龙电缆有限公司 | 鹤壁市淇县 | 钢芯铝绞线 | / | JL/G1A-50/8-6/1 | 2019-3-10 | 2019-7-12 | 河南省产品质量监督检验院 | 合格
72 |  | 914101817156792722 | 郑州宇晨电缆电线有限公司 | 巩义市 | 钢芯铝绞线 | / | JL/G1A-95/15-26/7 | 2019-5-26 | 2019-7-25 | 河南省产品质量监督检验院 | 合格
73 |  | 91410181776537905E | 河南华星电线电缆有限公司 | 巩义市 | --（一般用途单芯硬导体无护套电缆） | / | 60227IEC01(BV) 450/750V 4mm² | 2019-7-10 | 2019-7-24 | 河南省产品质量监督检验院 | 合格
74 |  | 91410181715679280W | 恒通高科电缆有限公司 | 巩义市 | 交联聚乙烯绝缘聚氯乙烯护套电力电缆 | / | YJV 0.6/1kV 5×10 | 2019-6-20 | 2019-7-23 | 河南省产品质量监督检验院 | 合格
75 |  | 91410181727009241L | 河南省新昌铜业有限公司 | 巩义市 | 钢芯铝绞线 | / | JL/G1A-240/30-24/7 | 2019-7-19 | 2019-7-23 | 河南省产品质量监督检验院 | 合格
76 |  | 91410181396150303F | 河南宏鑫铝业有限公司 | 巩义市 | 钢芯铝绞线 | / | JL/G1A-400/35-48/7 | 2019-7-20 | 2019-7-23 | 河南省产品质量监督检验院 | 合格
77 |  | 91410181775108332M | 河南佳能电力物资有限公司 | 巩义市 | 钢芯铝绞线 | / | JL/G1A-400/35-48/7 | 2019-7-18 | 2019-7-23 | 河南省产品质量监督检验院 | 合格
78 |  | 91410181753880591R | 郑州三亚电线电缆有限公司 | 巩义市 | 聚氯乙烯绝缘电线电缆（一般用途单芯硬导体无护套电缆） | / | 60227IEC01(BV) 450/750V 4mm² | 2019-7-20 | 2019-7-23 | 河南省产品质量监督检验院 | 合格
79 |  | 91410181577615202H | 郑州市豪坤电线电缆厂 | 巩义市 | 聚氯乙烯绝缘无护套电线电缆（铜芯聚氯乙烯绝缘软电缆） | / | BVR 450/750V 2.5mm² | 2018-8-26 | 2019-7-23 | 河南省产品质量监督检验院 | 合格
80 |  | 91410181062693076F | 汇通塑缆有限公司 | 巩义市 | 聚氯乙烯绝缘电线（一般用途单芯硬导体无护套电缆） | / | 60227IEC01(BV) 450/750V 2.5mm² | 2019-2-23 | 2019-7-23 | 河南省产品质量监督检验院 | 合格
81 |  | 914101817551601768 | 郑州市银河电线电缆有限公司 | 巩义市 | 聚氯乙烯绝缘无护套电线电缆（一般用途单芯硬导体无护套电缆） | / | 60227IEC01(BV) 450/750V 2.5mm² | 2019-7-15 | 2019-7-22 | 河南省产品质量监督检验院 | 合格
82 |  | 9141018159764246XC | 春缆电线电缆有限公司 | 巩义市 | --（一般用途单芯硬导体无护套电缆） | / | 60227IEC01(BV) 450/750V 2.5mm² | 2019-7-6 | 2019-7-22 | 河南省产品质量监督检验院 | 合格
83 |  | 91410181075409409D | 郑州腾科特种电线电缆有限公司 | 巩义市 | 聚氯乙烯绝缘电线电缆（一般用途单芯硬导体无护套电缆） | / | 60227IEC01(BV) 450/750V 2.5mm² | 2018-12-3 | 2019-7-22 | 河南省产品质量监督检验院 | 合格
84 |  | 914101817708878166 | 郑州市世炬电缆厂 | 巩义市 | --（一般用途单芯硬导体无护套电缆） | / | 60227IEC01(BV) 450/750V 2.5mm² | 2018-6-30 | 2019-7-22 | 河南省产品质量监督检验院 | 合格
85 |  | 91410105396119699C | 郑州特种电缆有限公司 | 巩义市 | --（一般用途单芯硬导体无护套电缆） | / | 60227IEC01(BV) 450/750V 2.5mm² | 2019-6-9 | 2019-7-11 | 河南省产品质量监督检验院 | 合格
86 |  | 91410181599120120Y | 河南振青电线电缆有限公司 | 巩义市 | 聚氯乙烯绝缘无护套电线电缆（一般用途单芯硬导体无护套电缆） | / | 60227IEC01(BV) 450/750V 2.5mm² | 2019-7-9 | 2019-7-11 | 河南省产品质量监督检验院 | 合格
87 |  | 91410181735514336Y | 郑州市迎辉线缆有限公司 | 巩义市 | --（一般用途单芯硬导体无护套电缆） | / | 60227IEC01(BV) 450/750V 4mm² | 2019-6-27 | 2019-7-11 | 河南省产品质量监督检验院 | 合格
88 |  | 914101816700660250 | 郑州市荣耀电线电缆厂 | 巩义市 | 聚氯乙烯绝缘电线电缆（一般用途单芯硬导体无护套电缆） | / | 60227IEC01(BV) 450/750V 2.5mm² | 2019-6-28 | 2019-7-10 | 河南省产品质量监督检验院 | 合格
89 |  | 91410181MA44T1375G | 河南中通电线电缆有限公司 | 巩义市 | 聚氯乙烯绝缘无护套电缆电线（铜芯聚氯乙烯绝缘软电缆） | / | BVR 450/750V 2.5mm² | 2018-4-12 | 2019-7-10 | 河南省产品质量监督检验院 | 合格
90 |  | 914101817474153867 | 郑州青松电缆电线有限公司 | 巩义市 | 聚氯乙烯绝缘无护套电缆电线（一般用途单芯硬导体无护套电缆） | / | 60227IEC01(BV) 450/750V 2.5mm² | 2019-5-4 | 2019-7-10 | 河南省产品质量监督检验院 | 合格
91 |  | 91410181MA3XCEPG6A | 河南中特电线电缆有限公司 | 巩义市 | 聚氯乙烯绝缘无护套电线电缆（一般用途单芯硬导体无护套电缆） | / | 60227IEC01(BV) 450/750V 2.5mm² | 2019-4 | 2019-7-9 | 河南省产品质量监督检验院 | 合格
92 |  | 91410181785065655A | 郑州通达电线电缆有限公司 | 巩义市 | --（一般用途单芯硬导体无护套电缆） | / | 60227IEC01(BV) 450/750V 4mm² | 2019-4-24 | 2019-7-9 | 河南省产品质量监督检验院 | 合格
93 |  | 91410181731299149F | 郑州市裕兴电线电缆有限公司 | 巩义市 | 聚氯乙烯绝缘电线电缆（一般用途单芯硬导体无护套电缆） | / | 60227IEC01(BV) 450/750V 4mm² | 2019-6-23 | 2019-7-9 | 河南省产品质量监督检验院 | 合格
94 |  | 91410181X147427930 | 上海沪光电线电缆厂六分厂 | 巩义市 | 聚氯乙烯绝缘电线电缆（铜芯聚氯乙烯绝缘软电缆） | / | BVR 450/750V 2.5mm² | 2019-7-3 | 2019-7-9 | 河南省产品质量监督检验院 | 合格
95 |  | 9141018139532480X1 | 河南星华电线电缆有限公司 | 巩义市 | --（一般用途单芯硬导体无护套电缆） | / | 60227IEC01(BV) 450/750V 2.5mm² | 2019-6-29 | 2019-7-9 | 河南省产品质量监督检验院 | 合格
96 |  | 91410181MA457KQ31U | 坤鸽电缆有限公司 | 巩义市 | 铜芯聚氯乙烯绝缘绞型连接用软电线 | / | RVS 300/300V 2×1mm² | 2019-5-9 | 2019-7-9 | 河南省产品质量监督检验院 | 合格
97 |  | 91410181MA3XBNGW9A | 河南森邦电缆有限公司 | 巩义市 | --（铜芯聚氯乙烯绝缘软电缆） | / | BVR 450/750V 2.5mm² | 2019-7-5 | 2019-7-9 | 河南省产品质量监督检验院 | 合格
98 |  | 91410181MA456RM72J | 河南百昇永信电线电缆有限公司 | 巩义市 | 聚氯乙烯绝缘电缆电线（一般用途单芯硬导体无护套电缆） | / | 60227IEC01(BV) 450/750V 4mm² | 2019-7-8 | 2019-7-9 | 河南省产品质量监督检验院 | 合格
99 |  | 91410527MA3XEKNY8B | 安阳金马线缆有限公司 | 安阳市内黄县 | --（一般用途单芯硬导体无护套电缆） | / | 60227IEC01(BV) 450/750V 4mm² | 2019-2-24 | 2019-8-5 | 河南省产品质量监督检验院 | 合格
100 |  | 91410581MA3X7XE856 | 林州市亚龙电缆有限公司 | 安阳市林州市 | 聚氯乙烯绝缘电缆电线（一般用途单芯硬导体无护套电缆） | / | 60227IEC01(BV) 450/750V 2.5mm² | 2019-4 | 2019-7-16 | 河南省产品质量监督检验院 | 合格
101 |  | 9141052609579042XX | 河南新豫特种电缆有限公司 | 河南省滑县 | / | / | / | / | / | 河南省产品质量监督检验院 | 未抽样 | 停产停业
102 |  | 91410728553175521D | 河南省荣昌电缆有限公司 | 河南省长垣县 | / | / | / | / | / | 河南省产品质量监督检验院 | 未抽样 | 停产停业
103 |  | 9141090074742467XX | 濮阳市长城电线电缆有限公司 | 河南省濮阳市华龙区 | / | / | / | / | / | 河南省产品质量监督检验院 | 未抽样 | 停产停业
104 |  | 91410823317329429J | 焦作市强鑫电线电缆有限公司 | 河南省焦作市武陟县 | / | / | / | / | / | 河南省产品质量监督检验院 | 未抽样 | 停产停业
105 |  | 91410823091437549F | 河南省星辰线缆有限公司 | 河南省焦作市武陟县 | / | / | / | / | / | 河南省产品质量监督检验院 | 未抽样 | 停产停业
106 |  | 914108230713756517 | 河南伟力电缆有限公司 | 河南省焦作市武陟县 | / | / | / | / | / | 河南省产品质量监督检验院 | 未抽样 | 停产停业
107 |  | / | 河南亚星线缆有限公司 | 河南省滑县 | / | / | / | / | / | 河南省产品质量监督检验院 | 未抽样 | 停产停业
108 |  | 914109266817739645 | 范县龙马铜业有限公司 | 河南省濮阳市范县 | / | / | / | / | / | 河南省产品质量监督检验院 | 未抽样 | 停产停业
109 |  | 91410526574986999T | 新芒果电缆有限公司 | 河南省滑县 | / | / | / | / | / | 河南省产品质量监督检验院 | 未抽样 | 停产停业
110 |  | 91410526062672718G | 安阳市京华线缆有限公司 | 河南省滑县 | / | / | / | / | / | 河南省产品质量监督检验院 | 未抽样 | 停产停业
111 |  | 91410823054718771Y | 焦作市亚盟光电线缆有限公司 | 河南省焦作市武陟县 | / | / | / | / | / | 河南省产品质量监督检验院 | 未抽样 | 停产停业
112 |  | 91410823089043014G | 河南永进电缆有限公司 | 河南省焦作市武陟县 | / | / | / | / | / | 河南省产品质量监督检验院 | 未抽样 | 停产停业
113 |  | 91410181683172337A | 西安正浩电子科技有限公司正奥分厂 | 河南省巩义市 | / | / | / | / | / | 河南省产品质量监督检验院 | 未抽样 | 停产停业
114 |  | 91410181057246570T | 郑州永信线缆有限公司 | 河南省巩义市 | / | / | / | / | / | 河南省产品质量监督检验院 | 未抽样 | 停产停业
115 |  | 91410381695991436J | 偃师市众川线缆厂 | 河南省洛阳市偃师市 | / | / | / | / | / | 河南省产品质量监督检验院 | 未抽样 | 停产停业
116 |  | 91410181MA3X7QJH11 | 河南天成电线电缆有限公司 | 河南省巩义市 | / | / | / | / | / | 河南省产品质量监督检验院 | 未抽样 | 停产停业
117 |  | 91410181735530926J | 郑州市金达电线电缆有限公司 | 河南省巩义市 | / | / | / | / | / | 河南省产品质量监督检验院 | 未抽样 | 停产停业
118 |  | 91411600582890495D | 河南科电碳纤维复合材料有限公司 | 河南省周口市川汇区 | / | / | / | / | / | 河南省产品质量监督检验院 | 未抽样 | 停产停业
119 |  | 914107036741272943 | 新乡市顺通车辆电器有限公司 | 河南省新乡市卫滨区 | / | / | / | / | / | 河南省产品质量监督检验院 | 未抽样 | 停产停业
120 |  | 91410203596295523F | 开封市中亿电缆有限公司 | 河南省开封市顺河回族区 | / | / | / | / | / | 河南省产品质量监督检验院 | 未抽样 | 停产停业
121 |  | 91410400171753349N | 平顶山煤业（集团）建安第一劳动服务公司 | 河南省平顶山市卫东区 | / | / | / | / | / | 河南省产品质量监督检验院 | 未抽样 | 停产停业
122 |  | 91410184092880278A | 河南电力电缆有限公司 | 河南省开封市尉氏县 | / | / | / | / | / | 河南省产品质量监督检验院 | 未抽样 | 停产停业
123 |  | 914116281756972000 | 河南东鹿电线电缆有限公司 | 河南省鹿邑县 | / | / | / | / | / | 河南省产品质量监督检验院 | 未抽样 | 停产停业
124 | 防爆电气 | 91410100MA3X7JF32Y | 郑州汇瑞埔电子技术有限公司 | 郑州市高新开发区 | 点型气体探测器 | / | HRP-T1000 DC24V Ex d IIC T6 Gb | 2019-6-6 | 2019-7-8 | 南阳防爆电气研究所有限公司 | 不合格 | 结构检查
125 |  | 9141010277651202XN | 河南中多科技发展有限公司 | 郑州市中原区 | 读卡分站 | / | KJ282-F（A Ui：18.5V Ii：0.85A Li：0.1mH Ci：0μF Ex ib I Mb | 2019-6 | 2019-7-8 | 南阳防爆电气研究所有限公司 | 合格
126 |  | 914101067390633418 | 郑州航宇防爆电机有限公司 | 郑州市上街区 | 隔爆型三相异步电动机 | / | YB3-160M-4 380V 11kW Ex d IIB T4 Gb | 2019-6 | 2019-7-10 | 南阳防爆电气研究所有限公司 | 合格
127 |  | 914101002717271992 | 河南省日立信股份有限公司 | 郑州市金水区 | 硫化氢气体检测仪 | / | NA1000A（II）/11A2 Ex d IIC T6 Gb | 2018-9 | 2019-6-27 | 南阳防爆电气研究所有限公司 | 合格
128 |  | 91410100791925471U | 河南汉威智慧安全科技有限公司 | 郑州市高新开发区 | 测量范围为0～100%LEL的点型可燃气体探测器 | / | GT-B1000 DC24V Ex d mb IIC T6 Gb/Ex tD mbD A21 IP66 T80℃ | 2019-3-11 | 2019-7-8 | 南阳防爆电气研究所有限公司 | 合格
129 |  | 914101007067858314 | 汉威科技集团股份有限公司 | 郑州市高新开发区 | 测量范围为0～100%LEL的点型可燃气体探测器 | / | TC100II 24VDC Ex d IIC T6 Gb/Ex tD A21 IP65 T80℃ | 2019-11-2 | 2019-7-8 | 南阳防爆电气研究所有限公司 | 合格
130 |  | 91410100079438303K | 郑州邦宇电子科技有限公司 | 郑州市高新开发区 | 防爆型磁致伸缩液位仪 | / | BY-HG600-1350 Ex ia IIA T4 Ga | 2019-6 | 2019-7-5 | 南阳防爆电气研究所有限公司 | 合格
131 |  | 91410100554226853F | 郑州创源智能设备有限公司 | 郑州市高新开发区 | IC卡膜式燃气表 | / | CG-L-G1.6-I DC6V Ex ib IIB T3 Gb | 2019-1-27 | 2019-7-5 | 南阳防爆电气研究所有限公司 | 合格
132 |  | 914101007794448001 | 郑州引领科技有限公司 | 郑州市高新开发区 | IC卡膜式燃气表 | / | CG-L-G2.5 Ex ib IIB T3 Gb | 2019-4-23 | 2019-6-27 | 南阳防爆电气研究所有限公司 | 合格
133 |  | 914101006935174669 | 北京鑫源九鼎科技有限公司河南分公司 | 郑州市高新开发区 | 矿用风门开闭状态传感器 | / | GFK30 Ex ib I Mb | 2019-5-9 | 2019-6-26 | 南阳防爆电气研究所有限公司 | 合格
134 |  | 914101007241256186 | 新天科技股份有限公司 | 郑州市高新开发区 | 智能燃气表 | / | FQ-G2.5 Ex ib IIB T3 Gb | 2019-6 | 2019-6-26 | 南阳防爆电气研究所有限公司 | 合格
135 |  | 91410100053365046M | 河南中安电子探测技术有限公司 | 郑州市高新开发区 | 测量范围为0~100%LEL的便携式可燃气体探测器 | / | KP810 DC3.7V Ex ib IIB T3 Gb | 2019-3 | 2019-6-26 | 南阳防爆电气研究所有限公司 | 合格
136 |  | 91410100721832659Y | 新开普电子股份有限公司 | 郑州市高新开发区 | 智能膜式燃气表 | / | R108-J2.5 6VDC Ex ib IIB T3 Gb | 2019-2 | 2019-6-26 | 南阳防爆电气研究所有限公司 | 合格
137 |  | 914101002680696907 | 郑州安然测控技术股份有限公司 | 郑州市高新开发区 | IC卡超声波燃气表 | / | ARUS-CGL-G4 Ex ib IIB T3 Gb | 2018-12-14 | 2019-6-26 | 南阳防爆电气研究所有限公司 | 合格
138 |  | 91410100580344896X | 郑州永邦环保科技有限公司 | 郑州市高新开发区 | 数据采集终端 | / | WB-T30 AC220V [Ex ia Ga]IIC，[Ex ib Gb]IIB | 2019-2 | 2019-6-25 | 南阳防爆电气研究所有限公司 | 合格
139 |  | 410199100021335 | 郑州永邦电气有限公司 | 郑州市高新开发区 | 液位控制器 | / | WB-SS160PLUS-6 [Ex ia Ga]IIA | 2019-6 | 2019-6-25 | 南阳防爆电气研究所有限公司 | 合格
140 |  | 91410100399493969Y | 郑州永邦测控技术有限公司 | 郑州市高新开发区 | 液位控制器 | / | WB-SS160PLUS-6 [Ex ia Ga]IIA | 2019-7 | 2019-7-15 | 南阳防爆电气研究所有限公司 | 合格
141 |  | 91410103742523361K | 郑州科萨电子有限公司 | 郑州市 | 可燃气体探测器 | / | KB-501 DC24V Ex d IIC T6 Gb | 2019-1-9 | 2019-6-27 | 南阳防爆电气研究所有限公司 | 合格
142 |  | 91410100715631498Y | 郑州煤机液压电控有限公司 | 郑州市 | 矿用本安型位移传感器 | / | GUG960V DC12V ≤5mA Ex ib I | 2019-5 | 2019-7-8 | 南阳防爆电气研究所有限公司 | 合格
143 |  | 91410184731323671J | 河南航天液压气动技术有限公司 | 郑州市 | 防爆电磁阀 | / | ZFDF6-25K 220V 38W Ex mb II T4 Gb | 2019-6 | 2019-7-5 | 南阳防爆电气研究所有限公司 | 合格
144 |  | 9141072817344120XB | 河南省黄河防爆起重机有限公司 | 长垣县 | 防爆型断火限位器 | / | GT-B1000 DC24V、Ex d IIC T4 Gb | 2019-1 | 2019-6-27 | 南阳防爆电气研究所有限公司 | 合格
145 |  | 914107285516450409 | 河南省荣欣防爆起重设备有限公司 | 长垣县 | 防爆旋转行程开关 | / | BLX7-3、Ex d IIC T4 Gb | 2019-6 | 2019-6-27 | 南阳防爆电气研究所有限公司 | 合格
146 |  | 91410721MA3X5LYDXD | 新乡市豫能防爆科技有限公司 | 新乡市新乡县 | 燃油加油机用隔爆型三相异步电动机 | / | YBJY80M2-4 0.75kW 380V，Ex d IIB T4 Gb | 2019-6 | 2019-6-25 | 南阳防爆电气研究所有限公司 | 合格
147 |  | 914107006794955631 | 河南华信电机股份有限公司 | 新乡市经济技术开发区 | 隔爆型三相异步电动机 | / | YB3-80M2-4 0.75kW 380V、Ex d IIB T4 Gb | 2018-12 | 2019-6-26 | 南阳防爆电气研究所有限公司 | 合格
148 |  | 91411300176331620P | 卧龙电气南阳防爆集团股份有限公司 | 南阳市宛城区 | 隔爆型三相异步电动机 | / | YBX3-200L-4WF1 380V 30kW Ex d IIC T4 Gb | 2018-8 | 2019-7-18 | 南阳防爆电气研究所有限公司 | 合格
149 |  | 914113005516444512 | 南阳防爆英达电机有限公司 | 南阳市宛城区 | 阀门电动装置用隔爆型三相异步电动机 | / | YBDF2-311-4 1.1kW 660V S2:10 min Ex d I Mb | 2019-6 | 2019-7-18 | 南阳防爆电气研究所有限公司 | 合格
150 |  | 91411300788084659X | 南阳美安防爆电气有限公司 | 南阳市宛城区 | 隔爆型电气控制箱 | / | BXK61-25 380V 10A Ex d IIB T4 Gb | 2019-7 | 2019-7-17 | 南阳防爆电气研究所有限公司 | 合格
151 |  | 9141130069870296XA | 南阳中天防爆电气有限公司 | 南阳市宛城区 | 防爆接线箱 | / | BJX 220V 20A Ex d IIB T6 Gb | 2019-5 | 2019-7-17 | 南阳防爆电气研究所有限公司 | 合格
152 |  | 91411321780521519Q | 南阳天力防爆电机有限公司 | 南阳市南召县 | 隔爆型制动器用三相异步电动机 | / | YBOZ-250-2 380/660V 250kW Ex d I Mb | 2019-7 | 2019-7-19 | 南阳防爆电气研究所有限公司 | 合格
153 |  | 91411302587060845F | 南阳市中通防爆电机电器有限公司 | 南阳市 | 防爆接线箱 | / | BJX AC380V 63A Ex d IIB T6 Gb | 2019-3 | 2019-7-17 | 南阳防爆电气研究所有限公司 | 合格
154 |  | 9141130274252273XY | 南阳市一通防爆电气有限公司 | 南阳市 | 防爆接线箱 | / | CJX-60 AC220V 60A Ex d IIC T6 Gb | 2019-3 | 2019-7-17 | 南阳防爆电气研究所有限公司 | 合格
155 |  | 9141130008480104XH | 南阳特安防爆电气有限公司 | 南阳市 | 防爆电气接线箱 | / | BXJ51-100 380/440V 100A Ex d IIB T6 Gb | 2019-5 | 2019-7-17 | 南阳防爆电气研究所有限公司 | 合格
156 |  | 91411300794271231D | 南阳市三禾防爆电气有限公司 | 南阳市 | 隔爆型电气控制箱 | / | BXK51-380/63 380V 63A Ex d IIB T4 Gb | 2019-7 | 2019-7-18 | 南阳防爆电气研究所有限公司 | 合格
157 |  | 91411302661897142Y | 南阳市安瑞通防爆电机电器有限公司 | 南阳市 | 防爆接线盒 | / | BAH-25 380/220V 20A Ex d IIB T6 Gb | 2019-7 | 2019-7-18 | 南阳防爆电气研究所有限公司 | 合格
158 |  | 91411300588575349H | 南阳宏达防爆电气有限公司 | 南阳市 | 隔爆(粉尘）型防爆电气控制箱 | / | BX(F)K58-50 AC220V 50A Ex d IIB T4 Gb | 2019-7 | 2019-7-19 | 南阳防爆电气研究所有限公司 | 合格
159 |  | 91411300614649891N | 南阳市华业防爆仪表有限公司 | 南阳市 | 防爆引线连接器 | / | BCL-M20×1.5 Ex d IIB Gb/Ex d IIC Gb/ExdIMb | 2019-6 | 2019-7-17 | 南阳防爆电气研究所有限公司 | 合格
160 |  | 91410300572468792F | 洛阳普瑞曼自动控制技术有限公司 | 洛阳市经开区 | 油气回收真空泵 | / | ARP-70A Ex d IIA T3 Gb | 2019-4-9 | 2019-7-4 | 南阳防爆电气研究所有限公司 | 合格
161 |  | 91410202750708753M | 开封市天丰防爆电器有限公司 | 开封市龙亭区 | 煤矿用隔爆型低压电缆接线盒 | / | BHD2-40/660(380)-3T 660（380）V 40A Ex d I Mb | 2019-4 | 2019-7-4 | 南阳防爆电气研究所有限公司 | 合格
162 |  | 9141020026861605X3 | 开封市防爆电器有限公司 | 开封市龙亭区 | 煤矿用隔爆型低压电缆接线盒 | / | BHD2-25/660(380)-4T 660V 25A、Ex d I Mb | 2019-3-12 | 2019-7-4 | 南阳防爆电气研究所有限公司 | 合格
163 |  | 914102001706564403 | 开封市测控技术有限公司 | 开封市城乡一体化示范区 | 煤矿用通信传输接口 | / | KJJ42 220V [Ex ib Mb]I | 2018-12 | 2019-7-3 | 南阳防爆电气研究所有限公司 | 合格
164 |  | 91410202715698481B | 开封市精工仪表厂 | 开封市 | 爆破网络欧姆表 | / | BP-2000 0~1999Ω Ex ib IIB T6 | 2019-7 | 2019-7-4 | 南阳防爆电气研究所有限公司 | 合格
165 |  | 91410825MA3XG57Q04 | 河南华隆电气设备有限公司温县分公司 | 焦作市温县 | 防爆正压控制柜 | / | BZKQ 5A Ex d [ib] IIC T6 Gb | 2019-6 | 2019-7-9 | 南阳防爆电气研究所有限公司 | 合格
166 |  | 914108001735014796 | 焦作华飞电子电器股份有限公司（ | 焦作市解放区 | 矿用本安型跑偏传感器 | / | GEJ20 12.5V 0.5A Ex ib I Mb | 2019-3 | 2019-7-9 | 南阳防爆电气研究所有限公司 | 合格
167 |  | 91419001706771595R | 河南省济源市矿用电器有限责任公司 | 济源市 | 矿用隔爆兼本质安全型真空电磁起动器 | / | QJZ-200/1140（660）Ex d [ib] I Mb | 2019-7 | 2019-7-15 | 南阳防爆电气研究所有限公司 | 合格
168 |  | 91419001733863276N | 济源市世纪电器有限公司 | 济源市 | 矿用隔爆兼本质安全型永磁式真空馈电开关 | / | KJZ-200/1140（660）Y Ex d [ib] I Mb | 2019-7 | 2019-7-12 | 南阳防爆电气研究所有限公司 | 合格
169 |  | 91419001558342413B | 济源市东电电器有限责任公司 | 济源市 | 矿用隔爆型照明信号综合保护装置 | / | ZBZ-8/1140（660）M 1140/127V Ex d I Mb | 2019-1 | 2019-7-12 | 南阳防爆电气研究所有限公司 | 合格
170 |  | 914190017694652968 | 河南省济源市鑫科矿山电器有限公司 | 济源市 | 煤矿风机用隔爆兼本质安全型双电源真空电磁起动器 | / | QJZ-2×120/1140（660）SF 1140/660V Ex d [ib] I Mb | 2019-7 | 2019-7-12 | 南阳防爆电气研究所有限公司 | 合格
171 |  | 914105037457692879 | 河南安阳华安煤矿电机有限责任公司 | 安阳市北关区 | 输送机用隔爆型三相异步电动机 | / | YBS-15 380/660V 15kW Ex d I Mb | 2019-3 | 2019-7-11 | 南阳防爆电气研究所有限公司 | 合格
172 |  | 914105005542170334 | 安阳市莱亿防爆电机有限责任公司 | 安阳市安阳开发区 | 隔爆型振动源三相异步电动机 | / | YBZU-5 660V 0.4kW Ex d I Mb | 2019-7 | 2019-7-11 | 南阳防爆电气研究所有限公司 | 合格
173 |  | 91410500706582487Y | 安阳市华阳电磁铁制造有限公司 | 安阳市 | 矿用隔爆型液压阀用直流电磁铁 | / | DTBZ12-37FYC DC24V 37N Ex d I Mb | 2019-6 | 2019-7-11 | 南阳防爆电气研究所有限公司 | 合格
174 |  | 91410700MA40R27H0U | 河南省鸿灿安全设备有限公司 | 新乡市 | / | / | / | / | / | 南阳防爆电气研究所有限公司 | 未抽到 | 停产停业
175 |  | 91410581795734664J | 安阳市中煤机械制造有限公司 | 安阳市 | / | / | / | / | / | 南阳防爆电气研究所有限公司 | 未抽到 | 停产停业
176 |  | 91419001177476733M | 济源市煤炭高压开关有限公司 | 济源市 | / | / | / | / | / | 南阳防爆电气研究所有限公司 | 未抽到 | 停产停业（破产）
177 |  | 9141082174074139XD | 焦作超凡电器有限公司 | 焦作市 | / | / | / | / | / | 南阳防爆电气研究所有限公司 | 未抽到 | 停产停业
178 |  | 9141030779428039X9 | 洛阳市捷创机械有限公司 | 洛阳市 | / | / | / | / | / | 南阳防爆电气研究所有限公司 | 未抽到 | 停产停业
179 |  | 91410700671656094K | 新乡市振源电器股份有限公司 | 新乡市 | / | / | / | / | / | 南阳防爆电气研究所有限公司 | 未抽到 | 未生产拟抽查产品
180 |  | 91410928785085111E | 河南省中原电机有限公司 | 濮阳市 | / | / | / | / | / | 南阳防爆电气研究所有限公司 | 未抽到 | 未生产拟抽查产品
181 |  | 91410728689746469T | 河南远东起重电机有限公司 | 长垣县 | / | / | / | / | / | 南阳防爆电气研究所有限公司 | 未抽到 | 未生产拟抽查产品
182 |  | 91410700561033881P | 河南世通电气自动化控制有限公司 | 新乡市 | / | / | / | / | / | 南阳防爆电气研究所有限公司 | 未抽到 | 未生产拟抽查产品
183 |  | 91410603745752215N | 鹤壁华盛监控设备制造有限公司 | 鹤壁市 | / | / | / | / | / | 南阳防爆电气研究所有限公司 | 未抽到 | 未生产拟抽查产品
184 |  | 9141060373385592XK | 鹤壁市新星分析仪器有限责任公司 | 鹤壁市 | / | / | / | / | / | 南阳防爆电气研究所有限公司 | 未抽到 | 未生产拟抽查产品
185 |  | 91410203740746967B | 开封开流仪表有限公司 | 开封市 | / | / | / | / | / | 南阳防爆电气研究所有限公司 | 未抽到 | 未生产拟抽查产品
186 |  | 91410603685657899U | 鹤壁市金飞龙电子科技有限公司 | 鹤壁市 | / | / | / | / | / | 南阳防爆电气研究所有限公司 | 未抽到 | 未生产拟抽查产品
187 |  | 91410300563722840B | 洛阳泰斯特探伤技术有限公司 | 洛阳市 | / | / | / | / | / | 南阳防爆电气研究所有限公司 | 未抽到 | 未生产拟抽查产品
188 |  | 914190013975434247 | 河南海宇科技有限责任公司 | 济源市 | / | / | / | / | / | 南阳防爆电气研究所有限公司 | 未抽到 | 未生产拟抽查产品
189 |  | 914190017355096091 | 河南省济源市中原防爆电器有限公司 | 济源市 | / | / | / | / | / | 南阳防爆电气研究所有限公司 | 未抽到 | 未满足抽样数量
190 |  | 914108007258363157 | 焦作金箍制动器股份有限公司 | 焦作市 | / | / | / | / | / | 南阳防爆电气研究所有限公司 | 未抽到 | 未生产拟抽查产品
191 |  | 91410825735524198Q | 焦作市鑫豫风机有限公司 | 焦作市 | / | / | / | / | / | 南阳防爆电气研究所有限公司 | 未抽到 | 未生产拟抽查产品
192 |  | 914103007338412454 | 洛阳博特自动化工程有限公司 | 洛阳市 | / | / | / | / | / | 南阳防爆电气研究所有限公司 | 未抽到 | 注册地未找到该企业
193 |  | 91410823744086476G | 焦作市制动器有限公司 | 焦作市 | / | / | / | / | / | 南阳防爆电气研究所有限公司 | 未抽到 | 上级部门已抽查
194 | 水泵 | 914116285870928711 | 鹿邑县鑫晶通用机械制造有限公司 | 鹿邑县 | 井用潜水泵 | 鑫晶 | 200QJ50-117 | 2019-3/00011/00013 | 2019-7-15 | 河南省水泵产品质量监督检验中心 | 不合格 | 效率
195 |  | 91410182MA44PLLM50 | 郑州市正大泵业有限公司 | 郑州市荥阳市 | 小型潜水电泵 | / | QS20-68 | 2019-6/9585/9583 | 2019-7-31 | 河南省水泵产品质量监督检验中心 | 合格
196 |  | 914103815776341397 | 洛阳市水龙泵业有限公司 | 洛阳市偃师市 | 井用潜水泵 | 宇泉龙 | 200QJ32-39 | 2019-7/7018/7015 | 2019-7-22 | 河南省水泵产品质量监督检验中心 | 合格
197 |  | 914103075664734641 | 洛阳一水泵业有限公司 | 洛阳市洛龙区 | 污水污物潜水电泵 | 一水YISHUI | 50WQ15-20 | 2019-4/1904036/1904033 | 2019-7-1 | 河南省水泵产品质量监督检验中心 | 合格
198 |  | 914111007390584700 | 漯河市华立泵业有限责任公司 | 漯河市经济开发区 | 小型潜水电泵 | 强人 | QY40-21 | 2019-6/19981/19979 | 2019-7-9 | 河南省水泵产品质量监督检验中心 | 合格
199 |  | 91411100267805932P | 漯河市四通泵业有限公司 | 漯河市郾城区 | 小型潜水电泵 | 农发 | QY25-26 | 2019-6/05282/05119 | 2019-7-9 | 河南省水泵产品质量监督检验中心 | 合格
200 |  | 91410182760227937F | 郑州市奥龙泵业有限公司 | 郑州市荥阳市 | / | / | / | / | / | 河南省水泵产品质量监督检验中心 | 未抽样 | 停产停业
201 |  | 91410182582873687N | 郑州市郑龙泵业有限公司 | 郑州市荥阳市 | / | / | / | / | / | 河南省水泵产品质量监督检验中心 | 未抽样 | 停产停业
202 |  | 91410182076837077F | 郑州市现代泵业有限公司 | 郑州市荥阳市 | / | / | / | / | / | 河南省水泵产品质量监督检验中心 | 未抽样 | 停产停业
203 |  | 91410182L1737014XJ | 郑州市清泉泵业有限公司 | 郑州市荥阳市 | / | / | / | / | / | 河南省水泵产品质量监督检验中心 | 未抽样 | 停产停业
204 |  | 91410182MA406LQL1B | 郑州豫鑫泵业有限公司 | 郑州市荥阳市 | / | / | / | / | / | 河南省水泵产品质量监督检验中心 | 未抽样 | 停产停业
205 |  | 9141018256104269XE | 郑州市壹龙泵业有限公司 | 郑州市荥阳市 | / | / | / | / | / | 河南省水泵产品质量监督检验中心 | 未抽样 | 停产停业
206 |  | 914101826634202410 | 郑州海纳泵业有限公司 | 郑州市荥阳市 | / | / | / | / | / | 河南省水泵产品质量监督检验中心 | 未抽样 | 停产停业
207 |  | 91410726726996441B | 新乡市丰收潜水泵厂 | 新乡市延津县 | / | / | / | / | / | 河南省水泵产品质量监督检验中心 | 未抽样 | 停产停业
208 |  | 91410823094450677H | 焦作市研发泵业有限公司 | 焦作市武陟县 | / | / | / | / | / | 河南省水泵产品质量监督检验中心 | 未抽样 | 停产停业
209 |  | 91411081755181946K | 禹州市水泵有限公司 | 许昌市禹州市 | / | / | / | / | / | 河南省水泵产品质量监督检验中心 | 未抽样 | 停产停业
210 |  | 91411081744081325H | 禹州市三星水泵厂 | 许昌市禹州市 | / | / | / | / | / | 河南省水泵产品质量监督检验中心 | 未抽样 | 停产停业
211 |  | 91411081MA40FT4G1F | 河南美矿泵业有限公司 | 许昌市禹州市 | / | / | / | / | / | 河南省水泵产品质量监督检验中心 | 未抽样 | 停产停业
212 |  | 91411081099530625B | 禹州市龙德水泵有限公司 | 许昌市禹州市 | / | / | / | / | / | 河南省水泵产品质量监督检验中心 | 未抽样 | 停产停业
213 |  | 91411023MA3X58DM46 | 许昌程源泵业有限公司 | 许昌市东城区 | / | / | / | / | / | 河南省水泵产品质量监督检验中心 | 未抽样 | 停产停业
214 |  | 91411102095418097D | 漯河市农乐泵业有限公司 | 漯河市源汇区 | / | / | / | / | / | 河南省水泵产品质量监督检验中心 | 未抽样 | 停产停业
215 |  | 9141110055690673XK | 漯河瑞辰机械制造有限责任公司 | 漯河市召陵区 | / | / | / | / | / | 河南省水泵产品质量监督检验中心 | 未抽样 | 停产停业
216 |  | 914111216987035402 | 漯河清泉泵业有限公司 | 漯河市舞阳县 | / | / | / | / | / | 河南省水泵产品质量监督检验中心 | 未抽样 | 停产停业
217 |  | 914117007355169803 | 驻马店市永基塑胶制品有限公司 | 驻马店市驿城区 | / | / | / | / | / | 河南省水泵产品质量监督检验中心 | 未抽样 | 停产停业
218 |  | 91411303577635326W | 南阳市三赢机电有限公司 | 南阳市卧龙区 | / | / | / | / | / | 河南省水泵产品质量监督检验中心 | 未抽样 | 停产停业
219 |  | 914110810587573644 | 禹州市东银水泵机械有限公司 | 许昌市禹州市 | / | / | / | / | / | 河南省水泵产品质量监督检验中心 | 未抽样 | 注册地未找到该企业
220 |  | 91410184170453926M | 新郑市郑龙泵业有限公司 | 郑州市新郑市 | / | / | / | / | / | 河南省水泵产品质量监督检验中心 | 未抽样 | 注册地未找到该企业
221 |  | 91410182749225121K | 郑州兴源泵阀有限公司 | 郑州市荥阳市 | / | / | / | / | / | 河南省水泵产品质量监督检验中心 | 未抽样 | 上级部门已抽查
222 |  | 914101821703890390 | 郑州市神龙泵业有限公司 | 郑州市荥阳市 | / | / | / | / | / | 河南省水泵产品质量监督检验中心 | 未抽样 | 上级部门已抽查
223 |  | 914106210754153747 | 河南莫尔斯特农业装备有限公司 | 鹤壁市浚县 | / | / | / | / | / | 河南省水泵产品质量监督检验中心 | 未抽样 | 上级部门已抽查
224 | 橡胶软管和软管组合件 | 91410803750730707P | 焦作市桑氏橡胶制品有限责任公司 | 焦作市中站区 | 钢丝编织增强液压橡胶软管和软管组合件 | / | Φ16 R2ATS | 2019-7-3 | 2019-7-3 | 河南省产品质量监督检验院 | 不合格 | 脉冲试验
225 |  | 9141090087407393XY | 濮阳中环实业有限公司 | 濮阳市清丰县 | 钢丝编织增强液压橡胶软管组合件 | / | Φ16 R2ATS | 2019-6-26 | 2019-6-26 | 河南省产品质量监督检验院 | 不合格 | 脉冲试验
226 |  | 91411721678098689A | 西平澳申橡胶有限公司 | 驻马店市西平县 | 钢丝编织增强液压橡胶软管和软管组合件 | / | Φ16 R2ATS 32MPa | 2019-3-10 | 2019-7-5 | 河南省产品质量监督检验院 | 合格
227 |  | 9141000007420636XB | 中铁工程装备集团盾构制造有限公司 | 郑州经济开发区 | 钢丝缠绕增强外覆橡胶的液压橡胶软管组合件 | / | 4SH/25/42MPa | 2019-7-9 | 2019-7-9 | 河南省产品质量监督检验院 | 合格
228 |  | 914101003267377232 | 郑州赛福流体技术有限公司 | 郑州经济开发区 | 钢丝编织增强液压橡胶软管组合件 | / | 2SH/16/25MPa | 2019-7-9 | 2019-7-9 | 河南省产品质量监督检验院 | 合格
229 |  | 91410100732484450T | 郑州宇通重工有限公司 | 郑州经济开发区 | 钢丝缠绕增强外覆橡胶的液压橡胶软管组合件 | / | 4SH/25/40MPa | 2018-9-28 | 2019-7-18 | 河南省产品质量监督检验院 | 合格
230 |  | 91411281577643174K | 洛阳新硕实业有限公司胶管厂 | 三门峡市义马市 | 钢丝编织增强液压橡胶软管和软管组合件 | / | 2SN/16/25MPa | 2019-7-3 | 2019-7-3 | 河南省产品质量监督检验院 | 合格
231 |  | 91410922769453316U | 濮阳中原三力橡胶制品有限公司 | 濮阳市清丰县 | 钢丝缠绕增强外覆橡胶的液压橡胶软管组合件 | / | Φ25 4SP | 2019-7-8 | 2019-7-12 | 河南省产品质量监督检验院 | 合格
232 |  | 9141040074070605XB | 平顶山市矿益胶管制品股份有限公司 | 平顶山市卫东区 | 钢丝编织增强液压橡胶软管和软管组合件 | / | Φ16 R2ATS | 2019-4-15 | 2019-7-4 | 河南省产品质量监督检验院 | 合格
233 |  | 914113003175068431 | 河南华中科翔石油机械有限公司 | 南阳市官庄工区 | 钢丝编织增强液压橡胶软管组合件 | / | 2SN/25/26.4MPa | 2019-7-4 | 2019-7-4 | 河南省产品质量监督检验院 | 合格
234 |  | 91411100681773526X | 河南亿博科技股份有限公司 | 漯河市召陵区 | 钢丝编织增强液压橡胶软管和软管组合件 | (亿博)YiBo | 2SN/16/25MPa | 2019-4-16 | 2019-6-25 | 河南省产品质量监督检验院 | 合格
235 |  | 91411104577612626W | 漯河市威德利橡胶制品有限公司 | 漯河市召陵区 | 钢丝编织增强液压橡胶软管和软管组合件 | 威德利 | 2SN/16/25MPa | 2019-6-8 | 2019-6-25 | 河南省产品质量监督检验院 | 合格
236 |  | 91411100587085049T | 漯河市邦威橡胶有限公司 | 漯河市源汇区 | 钢丝编织增强液压橡胶软管和软管组合件 | PIRYDER | R2AT/16/25MPa | 2019-6-9 | 2019-6-26 | 河南省产品质量监督检验院 | 合格
237 |  | 91411102590800074L | 漯河市福沃液压件有限公司 | 漯河市源汇区 | 钢丝缠绕增强外覆橡胶的液压橡胶软管和软管组合件 | MARTOP | 4SP/25/28MPa | 2019-5-4 | 2019-6-26 | 河南省产品质量监督检验院 | 合格
238 |  | 91411100MA3X92CJ9B | 漯河市铁马橡胶制品有限公司 | 漯河市源汇区 | 钢丝缠绕增强外覆橡胶的液压橡胶软管和软管组合件 | 中铁马 | 4SP/25/28MPa | 2019-5-20 | 2019-6-27 | 河南省产品质量监督检验院 | 合格
239 |  | 91411100698713343A | 漯河市元吉橡胶制品有限公司 | 漯河市源汇区 | 钢丝缠绕增强外覆橡胶的液压橡胶软管和软管组合件 | OJK | 4SP/25/28MPa | 2019-6-20 | 2019-6-27 | 河南省产品质量监督检验院 | 合格
240 |  | 91411100MA3X92JM8D | 漯河市宏程液压件厂 | 漯河市源汇区 | 钢丝编织增强液压橡胶软管和软管组合件 | 宏程 | 2ST(RB)/16/25MPa | 2019-4-16 | 2019-6-27 | 河南省产品质量监督检验院 | 合格
241 |  | 914111007492077407 | 漯河利通液压科技股份有限公司 | 漯河市经济开发区 | 钢丝编织增强液压橡胶软管和软管组合件 | LETONE | 2SN/16/25MPa | 2019-6-24 | 2019-6-26 | 河南省产品质量监督检验院 | 合格
242 |  | 91411100MA3X93UX07 | 漯河市久隆液压科技有限公司 | 漯河市经济开发区 | 钢丝编织增强液压橡胶软管和软管组合件 | 久隆 | 2SN/16/20MPa | 2019-4-15 | 2019-6-27 | 河南省产品质量监督检验院 | 合格
243 |  | 9141110076784548XU | 河南汇龙液压科技股份有限公司 | 漯河市经济开发区 | 钢丝缠绕增强外覆橡胶的液压橡胶软管和软管组合件 | HUVLONE | 4SH/25/38.0MPa | 2019-5-20 | 2019-6-28 | 河南省产品质量监督检验院 | 合格
244 |  | 91410323711277268C | 洛阳东方液压元件有限公司 | 洛阳市新安县 | 钢丝编织增强液压橡胶软管组合件 | / | 2SN/16/34MPa | 2019-7-2 | 2019-7-2 | 河南省产品质量监督检验院 | 合格
245 |  | 914103031712738123 | 洛阳东方机电装备有限公司 | 洛阳市西工区 | 钢丝编织增强液压橡胶软管组合件 | / | 2SN/16/25MPa | 2019-7-3 | 2019-7-3 | 河南省产品质量监督检验院 | 合格
246 |  | 91410322745777340L | 孟津县胜华金属机械有限公司 | 洛阳市孟津县 | 钢丝编织增强液压橡胶软管组合件 | / | 2SN/12.5/27.5MPa | 2019-7-2 | 2019-7-2 | 河南省产品质量监督检验院 | 合格
247 |  | 914103027286809269 | 洛阳市强耐液压有限公司 | 洛阳市老城区 | 钢丝编织增强液压橡胶软管组合件 | / | 2SN/16/25MPa | 2019-5-20 | 2019-7-2 | 河南省产品质量监督检验院 | 合格
248 |  | 91410304749241199H | 洛阳思特迪液压管件有限公司 | 洛阳市瀍河区 | 钢丝编织增强液压橡胶软管组合件 | / | 2SN/16/20MPa | 2019-6-20 | 2019-7-1 | 河南省产品质量监督检验院 | 合格
249 |  | 91411103062677826j | 漯河市固特威橡胶制品有限公司 | 漯河市郾城区 | / | / | / | / | / | 河南省产品质量监督检验院 | 未抽样 | 停产停业
250 |  | 91410500172267094E | 安钢集团福利实业有限责任公司 | 安阳市殷都区 | / | / | / | / | / | 河南省产品质量监督检验院 | 未抽样 | 停产停业